## Metalle
	Werkstoffnummer	Kurzname		ANSI	Lieferhärte HB	Lieferzugfestigkeit / Rm N/mm^2	Bemerkung
Aluminium
AW 2007	3.1645	AlCuMgPb			95	370	Automatenlegierung
AW 5083	3.3547	AlMg4,5Mn0,7			73-75	270
AW 6082-T6	3.2315	AlSi1MgMn			95	300	Eloxierqualität
AW 7075-T6	3.4365	AlZn5,5MgCu			104-160	360-540	Hochfest
Stahl, rostfrei
	1.4301	X5CrNi18-10	V2A	304	160-210	500-700
	1.4305	X8CrNiS18-9		303	230	500	Automatenlegierung, begrenzt Korrosionsbeständig
	1.4404	X2CrNiMo17-12-2	V4A	316L	250	550	Bevorzugte säurebeständige Qualität
	1.4571	X6CrNiMoTi17-12-2	V4A	316Ti	215	500-700	Säurebeständig
Stahl
	1.0037	St37		1015	120	340-510	Allgemeiner Baustahl
	1.0503	C45		1045	205-255	630-850	unlegierter Vergütungsstahl
	1.0715	9SMn28k		1313	105-155	360-570	Automatenstahl
	1.7225 +QT	42CrMo4		4140H	380 (~40HRC)	1300	Vergütungsstahl, vorvergütet
	1.7227	42CrMoS4		4140RH	217	720	Vergütungstahl, idr. geglüht
	1.2210	115CrV3		L2	220	750	Werkzeugstahl, Schnittwerkzeuge, Ölhärter
	1.2842	90MnCrV8		O2	229	770	Werkzeugstahl, Schnittwerkzeuge, Ölhärter
	1.2312	40CrMnMoS8-6		P20+S	325	1100	Werkzeugstahl, Formenbau, vorvergütet
	1.2363	X100CrMoV5-1		A2	241	815	Werkzeugstahl, Schnittwerkzeuge, Lufthärter
	1.2379	X155CrMoV12		D2	255	860	Werkzeugstahl, Schnittwerkzeuge, Lufthärter
	1.2767	X45NiCrMo16		6F7	260	880	Werkzeugstahl, Schnittwerkzeuge, Lufthärter
	1.2080	X210Cr12		D3	255	861	Werkzeugstahl, Schnittwerkzeuge, Ölhärter/Lufthärter
		Toolox33			300 (~30HRC)	1100	Werkzeugstahl, vorvergütet
		Toolox44			418 (~44HRC)	1450	Werkzeugstahl, vorgehärtet
Guss
	0.6025	GG25	EN-GJL-250		180-250	250
	0.7040	GGG40	EN-GJS-400-15		135-185	400
Kupferleg.
	2.0401	CuZn39Pb3	MS58		140	540	Automatenlegierung
	2.0321	CuZn37	MS63				Legierung für Umformung, meist Blech
	2.1090	CuSn7Zn4Pb7-C	RG7/Rotguss		70	260
	2.1030	CuSn8	Carobronze
	2.0060	E-Cu	Elektrokupfer

## Kunststoff
	Name	Kurzname	Handelsnamen	Härte Shore D	Zugfestigkeit Rm N/mm^2
Thermoplast
	Polyoxymethylen	POM	Delrin, Sustarin	85	65
	Polyvinylchlorid	PVC		82	60
	Polyamid 6	PA6	Perlon, Nylatron, Tecamid	82	80
	Polyetheretherketon	PEEK	Sustapeek, Ketron	88-90	116
	Polymethylmethacrylat	PMMA	Plexiglas, Acrylglas	90	70
	Polycarbonate	PC	Lexan, Makrolon	60	65

Duroplast
	Phenol-Baumwoll-Hartgewebe	HGW2082			80