## Metalle
| Werkstoffnummer | Kurzname |  | ANSI | Lieferhärte HB | Lieferzugfestigkeit Rm N/mm^2 | Bemerkung
Aluminium
AW 2007 | 3.1645 | AlCuMgPb |  |  | 95 | 370 | Automatenlegierung
AW 5083 | 3.3547 | AlMg4,5Mn0,7 |  |  | 73-75 | 270
AW 6082-T6 | 3.2315 | AlSi1MgMn |  |  | 95 | 300 | Eloxierqualität
AW 7075-T6 | 3.4365 | AlZn5,5MgCu |  |  | 104-160 | 360-540 | Hochfest
Stahl, rostfrei
| 1.4301 | X5CrNi18-10 | V2A | 304 | 160-210 | 500-700
| 1.4305 | X8CrNiS18-9 |  | 303 | 230 | 500 | Automatenlegierung, begrenzt Korrosionsbeständig
| 1.4404 | X2CrNiMo17-12-2 | V4A | 316L | 250 | 550 | Bevorzugte säurebeständige Qualität
| 1.4571 | X6CrNiMoTi17-12-2 | V4A | 316Ti | 215 | 500-700 | Säurebeständig
Stahl
| 1.0037 | St37 |  | 1015 | 120 | 340-510 | Allgemeiner Baustahl
| 1.0503 | C45 |  | 1045 | 205-255 | 630-850 | unlegierter Vergütungsstahl
| 1.0715 | 9SMn28k |  | 1313 | 105-155 | 360-570 | Automatenstahl
| 1.7225 +QT | 42CrMo4 |  | 4140H | 380 (~40HRC) | 1300 | Vergütungsstahl, vorvergütet
| 1.7227 | 42CrMoS4 |  | 4140RH | 217 | 720 | Vergütungstahl, idr. geglüht
| 1.2210 | 115CrV3 |  | L2 | 220 | 750 | Werkzeugstahl, Schnittwerkzeuge, Ölhärter
| 1.2842 | 90MnCrV8 |  | O2 | 229 | 770 | Werkzeugstahl, Schnittwerkzeuge, Ölhärter
| 1.2312 | 40CrMnMoS8-6 |  | P20+S | 325 | 1100 | Werkzeugstahl, Formenbau, vorvergütet
| 1.2363 | X100CrMoV5-1 |  | A2 | 241 | 815 | Werkzeugstahl, Schnittwerkzeuge, Lufthärter
| 1.2379 | X155CrMoV12 |  | D2 | 255 | 860 | Werkzeugstahl, Schnittwerkzeuge, Lufthärter
| 1.2767 | X45NiCrMo16 |  | 6F7 | 260 | 880 | Werkzeugstahl, Schnittwerkzeuge, Lufthärter
| 1.2080 | X210Cr12 |  | D3 | 255 | 861 | Werkzeugstahl, Schnittwerkzeuge, Ölhärter/Lufthärter
|  | Toolox33 |  |  | 300 (~30HRC) | 1100 | Werkzeugstahl, vorvergütet
|  | Toolox44 |  |  | 418 (~44HRC) | 1450 | Werkzeugstahl, vorgehärtet
Guss
| 0.6025 | GG25 | EN-GJL-250 |  | 180-250 | 250
| 0.7040 | GGG40 | EN-GJS-400-15 |  | 135-185 | 400
Kupferleg.
| 2.0401 | CuZn39Pb3 | MS58 |  | 140 | 540 | Automatenlegierung
| 2.0321 | CuZn37 | MS63 |  |  |  | Legierung für Umformung, meist Blech
| 2.1090 | CuSn7Zn4Pb7-C | RG7/Rotguss |  | 70 | 260
| 2.1030 | CuSn8 | Carobronze
| 2.0060 | E-Cu | Elektrokupfer

## Kunststoff
| Name | Kurzname | Handelsnamen | Härte Shore D | Zugfestigkeit Rm N/mm^2
Thermoplast
| Polyoxymethylen | POM | Delrin, Sustarin | 85 | 65
| Polyvinylchlorid | PVC |  | 82 | 60
| Polyamid 6 | PA6 | Perlon, Nylatron, Tecamid | 82 | 80
| Polyetheretherketon | PEEK | Sustapeek, Ketron | 88-90 | 116
| Polymethylmethacrylat | PMMA | Plexiglas, Acrylglas | 90 | 70
| Polycarbonate | PC | Lexan, Makrolon | 60 | 65
Duroplast
| Phenol-Baumwoll-Hartgewebe | HGW2082 |  |  | 80